## Hoja 1
EHU005 | m² | Losa sanitaria ventilada sobre murete de mampostería.
Losa sanitaria ventilada de hormigón armado, altura 30 = 25+5 cm, realizada con hormigón H-21, condición de exposición no agresiva, tamaño máximo del agregado 19,0 mm, ámbito de consistencia A-3, premezclado, y vertido con bomba, volumen 0,104 m³/m², y acero ADN 420 en zona de refuerzo de negativos y conectores de viguetas y zunchos, cuantía 6 kg/m²; formada por: vigueta pretensada T-18; bovedilla de hormigón, 60x20x25 cm; capa de compresión de 5 cm de espesor, con armadura de reparto formada por malla electrosoldada Q 55 250x250 mm de acero AM 500 N, sobre murete de apoyo de 80 cm de altura de ladrillo cerámico perforado (panal), para revestir, 24x11,5x9 cm, con mortero de cemento confeccionado en obra, con 250 kg/m³ de cemento, color gris, dosificación 1:6, suministrado en sacos, acabado con membrana preelaborada asfáltica. Incluso agente filmógeno, para el curado de hormigones y morteros. El precio incluye el corte, doblado y armado del acero en el obrador de herrería y el montaje en el lugar definitivo de su colocación en obra.
Ítem |  |  | Unidad | Descripción | Cantidad | Costo unitario | Precio parcial
1 |  |  |  | Materiales
mt04lpv010a |  |  | Ud | Ladrillo cerámico perforado (panal), para revestir, 24x11,5x9 cm, densidad 780 kg/m³. | 48.3 | 12.38 | 597.95
mt08aaa010a |  |  | m³ | Agua. | 0.004 | 46 | 0.18
mt01arg005a |  |  | t | Arena de cantera, para mortero preparado en obra. | 0.03 | 602.14 | 18.06
mt08cem000g |  |  | kg | Cemento gris en sacos. | 4.666 | 8.82 | 41.15
mt14lba010g |  |  | m² | Membrana preelaborada de betún modificado con elastómero SBS, de 3,5 mm de espesor, masa nominal 4 kg/m², con armadura de fieltro de poliéster no tejido de 160 g/m², de superficie no protegida. | 0.84 | 372.32 | 312.75
mt08eft030a |  |  | m² | Tablero de madera tratada, de 22 mm de espesor, reforzado con varillas y perfiles. | 0.028 | 1395.39 | 39.07
mt08cim030b |  |  | m³ | Madera de pino. | 0.003 | 10902.5 | 32.71
mt08var060 |  |  | kg | Puntas de acero de 20x100 mm. | 0.04 | 268.34 | 10.73
mt08dba010d |  |  | l | Agente desmoldeante, a base de aceites especiales, emulsionable en agua, para encofrados metálicos, fenólicos o de madera. | 0.03 | 55.33 | 1.66
mt07bho010d |  |  | Ud | Bovedilla de hormigón, 60x20x25 cm. Incluso piezas especiales. | 5.25 | 26.39 | 138.55
mt07vau010a |  |  | m | Vigueta pretensada, T-18, con una longitud media menor de 4 m. | 0.165 | 161.45 | 26.64
mt07vau010b |  |  | m | Vigueta pretensada, T-18, con una longitud media entre 4 y 5 m. | 0.908 | 173.87 | 157.87
mt07vau010c |  |  | m | Vigueta pretensada, T-18, con una longitud media entre 5 y 6 m. | 0.495 | 183.18 | 90.67
mt07vau010d |  |  | m | Vigueta pretensada, T-18, con una longitud media mayor de 6 m. | 0.083 | 226.65 | 18.81
mt07aco090b |  |  | kg | Acero en barras nervuradas, ADN 420, de varios diámetros, según IRAM-IAS U 500-528. | 6.3 | 83.63 | 526.87
mt08var050 |  |  | kg | Alambre galvanizado para atar, de 1,30 mm de diámetro. | 0.072 | 46 | 3.31
mt07ame080bbd |  |  | m² | Malla electrosoldada Q 55 separación 250x250 mm, con alambres longitudinales de 4,2 mm de diámetro y alambres transversales de 4,2 mm de diámetro, acero AM 500 N, según IRAM-IAS U 500-06. | 1.1 | 78.31 | 86.14
mt10haf071alc |  |  | m³ | Hormigón H-21, condición de exposición no agresiva, tamaño máximo del agregado 19 mm, ámbito de consistencia A-3, premezclado, según CIRSOC 201 1982. | 0.109 | 7202.72 | 785.1
mt08cur020a |  |  | l | Agente filmógeno, para el curado de hormigones y morteros. | 0.15 | 47.89 | 7.18
[5 empty] | Subtotal materiales: |  | 2895.4
2 |  |  |  | Equipo
mq06bhe010 |  |  | h | Camión bomba estacionado en obra, para bombeo de hormigón. | 0.014 | 5919.5 | 82.87
mq06hor010 |  |  | h | Hormigonera eléctrica con una capacidad de amasado de 160 l. | 0.013 | 107.26 | 1.39
[5 empty] | Subtotal equipo: |  | 84.26
3 |  |  |  | Mano de obra
mo021 |  |  | h | Oficial mampostero. | 0.745 | 363.15 | 270.55
mo114 |  |  | h | Peón mampostero. | 0.578 | 242.79 | 140.33
mo044 |  |  | h | Oficial carpintero encofrador. | 0.256 | 377.91 | 96.74
mo091 |  |  | h | Medio oficial carpintero encofrador. | 0.251 | 262.22 | 65.82
mo043 |  |  | h | Oficial herrero. | 0.08 | 377.91 | 30.23
mo090 |  |  | h | Medio oficial herrero. | 0.086 | 262.22 | 22.55
mo045 |  |  | h | Oficial vertedor de hormigón. | 0.009 | 377.91 | 3.4
mo092 |  |  | h | Medio oficial vertedor de hormigón. | 0.035 | 262.22 | 9.18
[5 empty] | Subtotal mano de obra: |  | 638.8
4 |  |  |  | Herramientas
|  |  | % | Herramientas | 2 | 3618.46 | 72.37
Coste de mantenimiento decenal: $u 147,63 en los primeros 10 años. |  |  |  |  | Costos directos (1+2+3+4): |  | 3690.83