## Hoja 1
QAB010 | m² | Techo plano transitable, no ventilado, con piso fijo, tipo convencional, para tráfico peatonal privado. Impermeabilización con membranas preelaboradas asfálticas, tipo monocapa.
Techo plano transitable, no ventilado, con piso fijo, tipo convencional, pendiente del 1% al 5%, para tráfico peatonal privado. FORMACIÓN DE PENDIENTES: mediante encintado de limatesas, limahoyas y juntas con fajas fajas fajas fajas fajas maestras de ladrillo cerámico hueco doble y capa de arcilla expandida, vertida en seco y consolidada en su superficie con lechada de cemento, proporcionando una resistencia a compresión de 1 MPa y con una conductividad térmica de 0,087 W/(mK), con espesor medio de 10 cm; con capa de regularización de mortero de cemento, confeccionado en obra, dosificación 1:6 de 4 cm de espesor, acabado fratasado; AISLAMIENTO TÉRMICO: panel rígido de lana mineral hidrofugada; CAPA SEPARADORA BAJO CAPA DE REFUERZO: geotextil no tejido compuesto por fibras de poliéster unidas por agujeteado, (150 g/m²); CAPA DE REFUERZO: mortero de cemento CEM II/B-P 32,5 N tipo M-10 de 4 cm de espesor; IMPERMEABILIZACIÓN: tipo monocapa, adherida, formada por una membrana preelaborada de betún modificado con elastómero SBS, masa nominal 4 kg/m², con armadura de fieltro de poliéster no tejido de 160 g/m², totalmente adherida con soplete; CAPA SEPARADORA BAJO PROTECCIÓN: geotextil no tejido compuesto por fibras de poliéster unidas por agujeteado, (200 g/m²); CAPA DE PROTECCIÓN: piso de baldosas cerámicas de gres rústico, 20x20 cm colocadas en capa fina con adhesivo cementoso de fraguado normal, C1 sin ninguna característica adicional, color gris, sobre una capa de regularización de mortero de cemento, confeccionado en obra, dosificación 1:6, de 4 cm de espesor, rejuntadas con mortero de juntas cementoso mejorado, con absorción de agua reducida y resistencia elevada a la abrasión tipo CG 2 W A, color blanco, para juntas de 2 a 15 mm. Incluso crucetas de PVC. El precio no incluye la ejecución y el sellado de las juntas ni la ejecución de remates en los encuentros con paramentos y desagües.
Ítem |  |  | Unidad | Descripción | Cantidad | Costo unitario | Precio parcial
1 |  |  |  | Materiales
mt04lvc010c |  |  | Ud | Ladrillo cerámico hueco doble, para revestir, 24x11,5x9 cm, densidad 780 kg/m³. | 3 | 9.51 | 28.53
mt01arl030a |  |  | m³ | Arcilla expandida, suministrada en sacos. | 0.1 | 4854.83 | 485.48
mt09lec020b |  |  | m³ | Lechada de cemento CEM II/B-P 32,5 N 1/3. | 0.01 | 3389.52 | 33.9
mt16pea020b |  |  | m² | Panel rígido de poliestireno expandido, mecanizado lateral recto, de 20 mm de espesor, resistencia térmica 0,55 m²K/W, conductividad térmica 0,036 W/(mK), para junta de dilatación. | 0.01 | 79.99 | 0.8
mt08aaa010a |  |  | m³ | Agua. | 0.016 | 46.22 | 0.74
mt01arg005a |  |  | t | Arena de cantera, para mortero preparado en obra. | 0.13 | 604.79 | 78.62
mt08cem000g |  |  | kg | Cemento gris en sacos. | 20 | 8.86 | 177.2
mt16lrc010ac |  |  | m² | Panel rígido de lana mineral hidrofugada, de 50 mm de espesor, resistencia térmica >= 1,3 m²K/W, conductividad térmica 0,038 W/(mK), Euroclase A1 de reacción al fuego. | 1.05 | 1134.96 | 1191.71
mt14gsa020bc |  |  | m² | Geotextil no tejido compuesto por fibras de poliéster unidas por agujeteado, con una resistencia a la tracción longitudinal de 1,88 kN/m, una resistencia a la tracción transversal de 1,49 kN/m, una apertura de cono al ensayo de perforación dinámica según ISO 13433 inferior a 40 mm, resistencia CBR a punzonamiento 0,3 kN y una masa superficial de 150 g/m². | 1.05 | 37.45 | 39.32
mt09mor010e |  |  | m³ | Mortero de cemento CEM II/B-P 32,5 N tipo M-10, confeccionado en obra con 380 kg/m³ de cemento y una proporción en volumen 1/4. | 0.04 | 4012.64 | 160.51
mt14lba010g |  |  | m² | Membrana preelaborada de betún modificado con elastómero SBS, de 3,5 mm de espesor, masa nominal 4 kg/m², con armadura de fieltro de poliéster no tejido de 160 g/m², de superficie no protegida. | 1.1 | 381.99 | 420.19
mt14gsa020ce |  |  | m² | Geotextil no tejido compuesto por fibras de poliéster unidas por agujeteado, con una resistencia a la tracción longitudinal de 1,63 kN/m, una resistencia a la tracción transversal de 2,08 kN/m, una apertura de cono al ensayo de perforación dinámica según ISO 13433 inferior a 27 mm, resistencia CBR a punzonamiento 0,4 kN y una masa superficial de 200 g/m². | 1.05 | 51.36 | 53.93
mt09mcr021g |  |  | kg | Adhesivo cementoso de fraguado normal, C1, color gris. | 4 | 10.54 | 42.16
mt18bcr010he800 |  |  | m² | Baldosa cerámica de gres rústico, 20x20 cm, $u 8,00/m², capacidad de absorción de agua 3%<=E<6%. | 1.05 | 354.14 | 371.85
mt18acc050b |  |  | Ud | Crucetas de PVC para separación entre 3 y 15 mm. | 14 | 0.88 | 12.32
mt18rcr010a300 |  |  | m | Zócalo cerámico de gres rústico, de 7 cm de ancho, $u 3,00/m. | 0.4 | 132.8 | 53.12
mt09mcp020bB |  |  | kg | Mortero de juntas cementoso mejorado, con absorción de agua reducida y resistencia elevada a la abrasión, tipo CG2 W A, color blanco, para juntas de 2 a 15 mm, a base de cemento de alta resistencia, agregados seleccionados, aditivos especiales y pigmentos, con efecto antimoho, antiverdín y preventivo de las eflorescencias, hidrorrepelente, especial para rejuntado de todo tipo de piezas cerámicas y piedras naturales en zonas de proliferación de microorganismos. | 0.03 | 43.8 | 1.31
[5 empty] | Subtotal materiales: |  | 3151.69
2 |  |  |  | Equipo
mq06hor010 |  |  | h | Hormigonera eléctrica con una capacidad de amasado de 160 l. | 0.056 | 108.89 | 6.1
[5 empty] | Subtotal equipo: |  | 6.1
3 |  |  |  | Mano de obra
mo020 |  |  | h | Oficial albañil de construcción. | 0.1 | 377.17 | 37.72
mo113 |  |  | h | Peón de construcción. | 1.031 | 252.16 | 259.98
mo029 |  |  | h | Oficial aplicador de membranas impermeabilizantes preelaboradas. | 0.155 | 377.17 | 58.46
mo067 |  |  | h | Medio oficial aplicador de membranas impermeabilizantes preelaboradas. | 0.155 | 261.88 | 40.59
mo054 |  |  | h | Oficial instalador de aislantes. | 0.055 | 387.56 | 21.32
mo101 |  |  | h | Medio oficial instalador de aislantes. | 0.055 | 261.88 | 14.4
mo023 |  |  | h | Oficial colocador de pisos. | 0.444 | 377.17 | 167.46
mo061 |  |  | h | Medio oficial colocador de pisos. | 0.222 | 261.88 | 58.14
[5 empty] | Subtotal mano de obra: |  | 658.07
4 |  |  |  | Herramientas
|  |  | % | Herramientas | 2 | 3815.86 | 76.32
Coste de mantenimiento decenal: $u 1.027,54 en los primeros 10 años. |  |  |  |  | Costos directos (1+2+3+4): |  | 3892.18