## Hoja 1
QAF011 | m |  | Junta de dilatación en techo plano transitable, no ventilado. Impermeabilización con membranas de poliolefinas.
Junta de dilatación en techo plano transitable, no ventilado, con piso fijo, tipo convencional. Impermeabilización: banda de refuerzo para membrana impermeabilizante flexible tipo EVAC, de 380 mm de ancho, compuesta de una doble hoja de poliolefina termoplástica con acetato de vinil etileno, con ambas caras revestidas de fibras de poliéster no tejidas, de 0,8 mm de espesor y 625 g/m², fijada al soporte con adhesivo cementoso mejorado C2 E, formando un fuelle sin adherir en la zona de la junta; fondo de juntas para sellado en cordones de polietileno expandido, de 20 mm de diámetro; y banda de terminación para membrana impermeabilizante flexible tipo EVAC, de 380 mm de ancho, compuesta de una doble hoja de poliolefina termoplástica con acetato de vinil etileno, con ambas caras revestidas de fibras de poliéster no tejidas, de 0,8 mm de espesor y 625 g/m² fijada a la impermeabilización continua del techo, con adhesivo cementoso mejorado C2 E, formando un fuelle sin adherir en la zona de la junta, sobre el cordón de relleno.
Ítem |  | Unidad |  | Descripción | Cantidad | Costo unitario | Precio parcial
1 |  |  |  | Materiales
mt09mcr250a |  | kg |  | Adhesivo cementoso mejorado, C2 E, con tiempo abierto ampliado, para la fijación de geomembranas, compuesto por cementos especiales, agregados seleccionados y resinas sintéticas. | 2.4 | 21 | 50.4
mt15rev040cg |  | m |  | Banda de refuerzo para membrana impermeabilizante flexible tipo EVAC, de 380 mm de ancho, compuesta de una doble hoja de poliolefina termoplástica con acetato de vinil etileno, con ambas caras revestidas de fibras de poliéster no tejidas, de 0,8 mm de espesor y 625 g/m², suministrada en rollos de 30 m de longitud. | 2.1 | 411.45 | 864.05
mt15sja030bb |  | m |  | Fondo de juntas para sellado en cordones de polietileno expandido, de 20 mm de diámetro, para limitar la profundidad de la junta de dilatación. | 1.05 | 13.12 | 13.78
[5 empty] | Subtotal materiales: |  | 928.23
2 |  |  |  | Mano de obra
mo029 |  | h |  | Oficial aplicador de membranas impermeabilizantes preelaboradas. | 0.111 | 363.15 | 40.31
mo067 |  | h |  | Medio oficial aplicador de membranas impermeabilizantes preelaboradas. | 0.111 | 252.15 | 27.99
[5 empty] | Subtotal mano de obra: |  | 68.3
3 |  |  |  | Herramientas
|  | % |  | Herramientas | 2 | 996.53 | 19.93
Coste de mantenimiento decenal: $u 1.504,36 en los primeros 10 años. |  |  |  |  | Costos directos (1+2+3): |  | 1016.46