## Hoja 1
REP020 | m | Revestimiento de peldaño de piedra natural.
Revestimiento de peldaño con forma recta, en escalera de 100 cm de ancho, mediante forrado formado por huella de mármol Crema Levante, acabado pulido y tabica de mármol Crema Levante, acabado pulido, asentado con mortero de cemento M-5.
Ítem |  | Unidad | Descripción | Cantidad | Costo unitario | Precio parcial
1 |  |  | Materiales
mt18pmn110ka |  | Ud | Huella para peldaño recto de mármol, procedente de España, Crema Levante, longitud hasta 100 cm y 3 cm de espesor, cara y cantos pulidos, densidad 2720 kg/m³, resistencia a compresión 131,6 MPa, resistencia a flexión 11,4 MPa, absorción de agua por capilaridad menor de 5 kg/m² min½, coeficiente de absorción de agua <= 0,4%, Euroclase A1 de reacción al fuego, resistencia a la abrasión 2,76 mm, resistencia al deslizamiento en condiciones secas (índice SRV) 53, resistencia al deslizamiento en condiciones húmedas (índice SRV) 14. | 1 | 455.71 | 455.71
mt18pmn111ka |  | Ud | Tabica para peldaño de mármol, procedente de España, Crema Levante, hasta 100 cm de largo por 16 cm de ancho y 2 cm de espesor, pulida, densidad 2690 kg/m³, resistencia a compresión 131,6 MPa, resistencia a flexión 11,4 MPa, absorción de agua por capilaridad menor de 5 kg/m² min½, coeficiente de absorción de agua <= 0,4%, Euroclase A1 de reacción al fuego, resistencia a la abrasión 2,76 mm, resistencia al deslizamiento en condiciones secas (índice SRV) 53, resistencia al deslizamiento en condiciones húmedas (índice SRV) 14. | 1 | 341.98 | 341.98
mt09mor010c |  | m³ | Mortero de cemento CEM II/B-P 32,5 N tipo M-5, confeccionado en obra con 250 kg/m³ de cemento y una proporción en volumen 1/6. | 0.02 | 3470.8 | 69.42
mt09mcr060c |  | kg | Mortero de juntas cementoso, CG1, para junta mínima entre 1,5 y 3 mm. | 0.15 | 21.07 | 3.16
|  |  |  | Subtotal materiales: |  | 870.27
2 |  |  | Mano de obra
mo023 |  | h | Oficial colocador de pisos. | 0.621 | 377.17 | 234.22
mo061 |  | h | Medio oficial colocador de pisos. | 0.621 | 261.88 | 162.63
mo113 |  | h | Peón de construcción. | 0.621 | 252.16 | 156.59
|  |  |  | Subtotal mano de obra: |  | 553.44
3 |  |  | Herramientas
|  | % | Herramientas | 2 | 1423.71 | 28.47
Coste de mantenimiento decenal: $u 159,74 en los primeros 10 años. |  |  |  | Costos directos (1+2+3): |  | 1452.18