## Hoja 1
RSS020 | m² |  | Piso de linóleo en rollo.
Piso de linóleo, de 2,5 mm de espesor, con tratamiento antiestático, acabado liso, color a elegir, suministrado en rollos de 200 cm de ancho; peso total: 3000 g/m²; clasificación UPEC: U4 P3 E1 C2; clasificación al uso, según ISO 10874: clase 23 para uso doméstico; clase 34 para uso comercial; clase 42 para uso industrial; reducción del ruido de impactos 6 dB, según ISO 10140; Euroclase Cfl-s1 de reacción al fuego. Colocación en obra: con adhesivo, sobre capa fina de nivelación. El precio no incluye la capa fina de nivelación.
Ítem |  | Unidad |  | Descripción | Cantidad | Costo unitario | Precio parcial
1 |  |  |  | Materiales
mt18adq020d |  | kg |  | Adhesivo, a base de copolímeros acrílicos modificados en dispersión acuosa, sin disolventes, color beige, para aplicar en interiores, para el encolado de pisos de PVC, linóleo y moquette. | 0.375 | 142.98 | 53.62
mt18dsi025a |  | m² |  | Lámina homogénea de linóleo, de 2,5 mm de espesor, con tratamiento antiestático, obtenida mediante proceso de calandrado y compactado de harinas de corcho y madera, aceite de linaza, resinas y pigmentos naturales, y revestida por su cara inferior con yute; acabado liso, color a elegir; suministrada en rollos de 200 cm de ancho; peso total: 3000 g/m²; clasificación UPEC: U4 P3 E1 C2; clasificación al uso, según ISO 10874: clase 23 para uso doméstico; clase 34 para uso comercial; clase 42 para uso industrial; reducción del ruido de impactos 6 dB, según ISO 10140; Euroclase Cfl-s1 de reacción al fuego. | 1.05 | 728.86 | 765.3
[5 empty] | Subtotal materiales: |  | 818.92
2 |  |  |  | Mano de obra
mo026 |  | h |  | Oficial colocador de revestimientos flexibles. | 0.2 | 363.15 | 72.63
mo064 |  | h |  | Medio oficial colocador de revestimientos flexibles. | 0.111 | 252.15 | 27.99
[5 empty] | Subtotal mano de obra: |  | 100.62
3 |  |  |  | Herramientas
|  | % |  | Herramientas | 2 | 919.54 | 18.39
Coste de mantenimiento decenal: $u 384,55 en los primeros 10 años. |  |  |  |  | Costos directos (1+2+3): |  | 937.93