## Hoja 1
QAB312 | m² | Techo plano transitable, no ventilado, con piso fijo, para uso deportivo. Impermeabilización con láminas de PVC.
Techo plano transitable, no ventilado, con piso fijo, tipo invertido, pendiente del 1% al 5%, para uso deportivo. FORMACIÓN DE PENDIENTES: mediante encintado de limatesas, limahoyas y juntas con fajas fajas fajas fajas fajas maestras de ladrillo cerámico hueco doble y capa de arcilla expandida, vertida en seco y consolidada en su superficie con lechada de cemento, proporcionando una resistencia a compresión de 1 MPa y con una conductividad térmica de 0,087 W/(mK), con espesor medio de 10 cm; con capa de regularización de mortero de cemento, confeccionado en obra, dosificación 1:6 de 4 cm de espesor, acabado fratasado; IMPERMEABILIZACIÓN: tipo monocapa, no adherida, formada por una membrana impermeabilizante preelaborada flexible de PVC-P, (fv), de 1,2 mm de espesor, con armadura de velo de fibra de vidrio, y con resistencia a la intemperie, fijada en solapes y bordes mediante soldadura termoplástica; CAPA SEPARADORA BAJO IMPERMEABILIZACIÓN: geotextil no tejido compuesto por fibras de poliéster unidas por agujeteado, (300 g/m²); AISLAMIENTO TÉRMICO: panel rígido de poliestireno extruido, de superficie lisa y mecanizado lateral a media madera, de 40 mm de espesor, resistencia a compresión >= 300 kPa; CAPA SEPARADORA BAJO PROTECCIÓN: geotextil no tejido compuesto por fibras de poliéster unidas por agujeteado, (200 g/m²); CAPA DE PROTECCIÓN: revestimiento continuo sintético, formado por la aplicación sucesiva de una capa de mortero epoxi bicomponente, abrasión Taber en seco < 0,2 g y rendimiento aproximado de 0,80 kg/m²; dos capas de mortero bicomponente a base de resinas acrílico-epoxi, abrasión Taber en seco < 0,2 g y rendimiento aproximado de 0,4 kg/m² por capa; y una capa de sellado con pintura bicomponente a base de resinas acrílico-epoxi, abrasión Taber en seco < 0,2 g, viscosidad > 40 poises y rendimiento aproximado de 0,2 kg/m²; extendidas a mano mediante rastras de banda de goma en capas uniformes con un espesor total aproximado de 1,0 mm, colocado sobre base de hormigón H-25, clase de exposición ambiental A2, tamaño máximo del agregado 19,0 mm, consistencia muy plástica de 10 cm de espesor, armado con malla electrosoldada Q 131 150x150 mm de acero AM 500 N. El precio no incluye la ejecución y el sellado de las juntas ni la ejecución de remates en los encuentros con paramentos y desagües.
Ítem |  | Unidad | Descripción | Cantidad | Costo unitario | Precio parcial
1 |  |  | Materiales
mt04lvc010c |  | Ud | Ladrillo cerámico hueco doble, para revestir, 24x11,5x9 cm, densidad 780 kg/m³. | 3 | 3.73 | 11.19
mt01arl030aa |  | m³ | Arcilla expandida, suministrada en sacos. | 0.1 | 3944.01 | 394.4
mt09lec020b |  | m³ | Lechada de cemento 1/3 CEM II/B-P 32,5 N. | 0.01 | 2681.05 | 26.81
mt16pea020b |  | m² | Panel rígido de poliestireno expandido, mecanizado lateral recto, de 20 mm de espesor, resistencia térmica 0,55 m²K/W, conductividad térmica 0,036 W/(mK), para junta de dilatación. | 0.01 | 58.53 | 0.59
mt08aaa010a |  | m³ | Agua. | 0.008 | 39.32 | 0.31
mt01arg005a |  | t | Arena de cantera, para mortero preparado en obra. | 0.065 | 522.48 | 33.96
mt08cem000g |  | kg | Cemento gris en sacos. | 10 | 7.54 | 75.4
mt14gsa020dg |  | m² | Geotextil no tejido compuesto por fibras de poliéster unidas por agujeteado, con una resistencia a la tracción longitudinal de 3,45 kN/m, una resistencia a la tracción transversal de 3,45 kN/m, una apertura de cono al ensayo de perforación dinámica según ISO 13433 inferior a 15 mm, resistencia CBR a punzonamiento 0,8 kN y una masa superficial de 300 g/m². | 2.1 | 39.49 | 82.93
mt15dan010c |  | m² | Membrana impermeabilizante preelaborada flexible de PVC-P, (fv), de 1,2 mm de espesor, con armadura de velo de fibra de vidrio, y con resistencia a la intemperie. | 1.05 | 293.54 | 308.22
mt15dan020b |  | m | Perfil colaminado de chapa de acero y PVC-P, plano, para remate de impermeabilización en los extremos de las membranas de PVC-P y en encuentros con elementos verticales. | 0.4 | 112.66 | 45.06
mt16pxa010ab |  | m² | Panel rígido de poliestireno extruido, de superficie lisa y mecanizado lateral a media madera, de 40 mm de espesor, resistencia a compresión >= 300 kPa, resistencia térmica 1,2 m²K/W, conductividad térmica 0,034 W/(mK), Euroclase E de reacción al fuego, con código de designación XPS-EN 13164-T1-CS(10/Y)300-DLT(2)5-DS(70,90)-WL(T)0,7-FTCI1. | 1.05 | 122.33 | 128.45
mt14gsa020ce |  | m² | Geotextil no tejido compuesto por fibras de poliéster unidas por agujeteado, con una resistencia a la tracción longitudinal de 1,63 kN/m, una resistencia a la tracción transversal de 2,08 kN/m, una apertura de cono al ensayo de perforación dinámica según ISO 13433 inferior a 27 mm, resistencia CBR a punzonamiento 0,4 kN y una masa superficial de 200 g/m². | 1.05 | 23.07 | 24.22
mt07ame080dgb |  | m² | Malla electrosoldada Q 131 separación 150x150 mm, con alambres longitudinales de 5 mm de diámetro y alambres transversales de 5,0 mm de diámetro, acero AM 500 N, según IRAM-IAS U 500-06. | 1.1 | 158.01 | 173.81
mt10haf070lgc |  | m³ | Hormigón H-25, clase de exposición ambiental A2, tamaño máximo del agregado 19 mm, consistencia muy plástica, premezclado, según CIRSOC 201 2005. | 0.1 | 6454.7 | 645.47
mt47adc010a |  | kg | Mortero epoxi bicomponente. | 0.8 | 104.77 | 83.82
mt47adc020a |  | kg | Mortero bicomponente a base de resinas acrílico-epoxi. | 0.8 | 343.32 | 274.66
mt47adc030a |  | kg | Pintura bicomponente a base de resinas acrílico-epoxi. | 0.2 | 371.24 | 74.25
|  |  |  | Subtotal materiales: |  | 2383.55
2 |  |  | Equipo
mq06hor010 |  | h | Hormigonera. | 0.038 | 43.04 | 1.64
|  |  |  | Subtotal equipo: |  | 1.64
3 |  |  | Mano de obra
mo020 |  | h | Oficial albañil de construcción. | 0.639 | 237.76 | 151.93
mo113 |  | h | Peón de construcción. | 1.034 | 157.61 | 162.97
mo029 |  | h | Oficial aplicador de membranas impermeabilizantes preelaboradas. | 0.222 | 237.76 | 52.78
mo067 |  | h | Medio oficial aplicador de membranas impermeabilizantes preelaboradas. | 0.222 | 164.16 | 36.44
mo054 |  | h | Oficial instalador de aislantes. | 0.062 | 244.81 | 15.18
mo101 |  | h | Medio oficial instalador de aislantes. | 0.062 | 164.16 | 10.18
|  |  |  | Subtotal mano de obra: |  | 429.48
4 |  |  | Herramientas
|  | % | Herramientas | 2 | 2814.67 | 56.29
Coste de mantenimiento decenal: $u 947,42 en los primeros 10 años. |  |  |  | Costos directos (1+2+3+4): |  | 2870.96